## 结构要素
物理状态组 | 物理状态 | 试验项目 | 物理状态值 | 风险评价 | 详细分析
封装结构 | 封装形式 | 外部目检 | FP：引线长度>4mm | 可用 | 常规结构,可按照五院标准Q/W1422-2015《FP/QFP器件引线成形工艺技术要求》规定进行成形电装.满足宇航应用要求。
|  |  | FP：引线长度范围2.55-4mm | 限用 | 该引线长度按五院标准Q/W1422-2015《FP/QFP器件引线成形工艺技术要求》进行成形存在风险，建议进行装联评估后使用。
|  |  | FP：引线长度<2.55mm | 禁用 | 该引线长度无法按五院标准Q/W1422-2015《FP/QFP器件引线成形工艺技术要求》进行成形，不适合宇航应用。
|  |  | QFP：引线长度>4mm | 可用 | 常规结构,可按照五院标准Q/W1422-2015《FP/QFP器件引线成形工艺技术要求》规定进行成形电装.满足宇航应用要求。
|  |  | QFP：引线长度范围2.55-4mm | 限用 | 该引线长度按五院标准Q/W1422-2015《FP/QFP器件引线成形工艺技术要求》进行成形存在风险，建议进行装联评估后使用。
|  |  | QFP：引线长度<2.55mm | 禁用 | 该引线长度无法按五院标准Q/W1422-2015《FP/QFP器件引线成形工艺技术要求》进行成形，不适合宇航应用。
|  |  | LCC：器件最大边长>11.68mm | 禁用 | 该器件最大边长>11.68mm，按XXX要求禁止直接安装在FR4 PCB板上。
|  |  | LCC：器件最大边长≤11.68mm | 可用 | 常规结构,可按照五院XXX要求规定进行电装.满足宇航应用要求。
|  |  | DIP | 可用 | 常规结构，无可靠性隐患。
|  |  | BGA：器件最大边长>25mm | 禁用 | 该器件最大边长>25mm，超过此类结构器件的常规尺寸，在应用中存在其与PCB板在温度循环试验后出现热失配导致的焊点开裂隐患，不适合宇航应用。
|  |  | BGA：器件最大边长≤25mm | 可用 | 常规结构，无可靠性隐患。
|  |  | CGA | 可用 | 常规结构，无可靠性隐患。
|  |  | SOP：器件最大边长>11.68mm | 禁用 | 该器件引线已预成形，且不满足五院标准Q/W1422-2015《FP/QFP器件引线成形工艺技术要求》，不适合宇航应用。
|  |  | SOP：器件最大边长≤11.68mm | 限用 | 该器件引线已预成形，虽不满足五院标准Q/W1422-2015《FP/QFP器件引线成形工艺技术要求》，但由于器件尺寸≤11.68mm，与PCB板热失配性不明显，限装联验证通过后可用。
|  |  | PGA | 可用 | 常规结构，无可靠性隐患。
|  |  | TO圆形 | 可用 | 常规结构，无可靠性隐患。
|  |  | TO方形 | 可用 | 常规结构，无可靠性隐患。
|  |  | SMD | 可用 | 常规结构，无可靠性隐患。
|  |  | F型封装 | 可用 | 常规结构，无可靠性隐患。
|  |  | J型封装 | 可用 | 常规结构，无可靠性隐患。
|  |  | UB封装 | 可用 | 常规结构，无可靠性隐患。
| 引线预成型结构 |  | 已预成型，满足五院标准 | 限用 | 器件已预成形，满足五院标准，适合宇航应用。
|  |  | 已预成型，不满足五院标准 | 禁用 | 器件已预成形，不满足五院标准，不适合宇航应用。
|  |  | 未预成型 | 限用 | 器件未预成形，限对器件能否按五院标准Q/W1422-2015《FP/QFP器件引线成形工艺技术要求》进行成形进行评估后使用。
| 引线引出位置 |  | 顶部 | 可用 | 常规结构，无可靠性隐患。
|  |  | 中部 | 可用 | 常规结构，无可靠性隐患。
|  |  | 底部 | 可用 | 常规结构，无可靠性隐患。
| 壳体有无凸台 |  | 有 | 可用 | 常规结构，无可靠性隐患。
|  |  | 无 | 可用 | 常规结构，无可靠性隐患。
| 壳体有无热沉 |  | 有 | 可用 | 常规结构，无可靠性隐患。
|  |  | 无 | 可用 | 常规结构，无可靠性隐患。
| 盖板密封工艺 |  | 平衡缝焊 | 可用 | 常规结构，无可靠性隐患。
|  |  | 储能焊 | 可用 | 常规结构，无可靠性隐患。
|  |  | 玻璃熔封 | 可用 | 常规结构，无可靠性隐患。
|  |  | 焊料熔封 | 可用 | 常规结构，无可靠性隐患。
|  |  | 激光缝焊 | 可用 | 常规结构，无可靠性隐患。
| 管壳密封材料 | 外部目检、成分分析 | 金锡 | 可用 | 常规结构，无可靠性隐患。
|  |  | 玻璃 | 可用 | 常规结构，无可靠性隐患。
|  |  | 有机胶 | 限用 | 在CCD等图像传感器中为常见结构，一般不用于其他密封半导体器件，对于密封半导体器件，封装结构中采用有机胶会发生漏气导致器件内部发生腐蚀、离子迁移等失效现象,有可靠性隐患。
| 管壳材料 | 外部目检、制样镜检、成分分析 | 陶瓷 | 可用 | 常规结构，无可靠性隐患。
|  |  | 金属陶瓷 | 可用 | 常规结构，无可靠性隐患。
|  |  | 塑料 | 禁用 | 对于密封半导体器件，封装结构中采用塑料会发生漏气导致器件内部发生腐蚀、离子迁移等失效现象，有可靠性隐患。
|  |  | 金属 | 可用 | 常规结构，无可靠性隐患。
| 封装气氛 | 内部气体成分分析(RGA) | 高纯氮 | 可用 | 常规结构，无可靠性隐患。
|  |  | 干燥空气 | 可用 | 常规结构，无可靠性隐患。
|  |  | 真空 | 可用 | 常规结构，无可靠性隐患。
| 封装关键气氛-水汽 |  | 水汽>5000ppm | 禁用 | 内部水汽超标，会导致器件内部发生腐蚀、离子迁移等失效现象，有可靠性隐患，生产单位应进行工艺优化后确保水汽不超标。
|  |  | 水汽≤5000ppm | 可用 | 常规气氛含量，无可靠性隐患。
| 封装关键气氛-氢气 |  | 氢气>1000ppm | 禁用 | 内部氢气超标，会导致器件内部GaAs等敏感芯片发生氢中毒，出现阈值电压偏移、饱和电流下降、增益降低等问题，有可靠性隐患，生产单位应进行工艺优化后确保氢气不超标。
|  |  | 氢气≤1000ppm | 可用 | 常规气氛含量，无可靠性隐患。
| 其他关键气氛 |  | 关键气氛超标 | 禁用 | 内部关键气体超标，会导致器件内部发生腐蚀、离子迁移等失效现象，有可靠性隐患，生产单位应进行工艺优化后确保有害气氛不超标
|  |  | 关键气氛不超标 | 可用 | 常规气氛含量，无可靠性隐患。
标识 | 标识内容完整性 | 外部目检 | 是 | 可用 | 满足规范要求，无可靠性隐患。
|  |  | 否 | 限用 | 不满足规范要求，有可靠性隐患。
| 标识工艺 |  | 油墨印刷 | 可用 | 常规结构，满足宇航应用。厂家应确保标识牢固度满足标准要求。
|  |  | 激光打标 | 可用 | 常规结构，无可靠性隐患。
|  |  | 标签粘贴 | 禁用 | 标签粘贴方式存在标签脱落形成多余物或导致器件不可追溯等应用风险,有可靠性隐患。
|  |  | 手工书写 | 禁用 | 打标方式不规范，标识不牢固，有可靠性隐患。
盖板 | 盖板基材 | 制样镜检、成分分析 | Ni | 可用 | 常规结构，无可靠性隐患。
|  |  | Fe/Co/Ni | 可用 | 常规结构，无可靠性隐患。
|  |  | Fe/Ni | 可用 | 常规结构，无可靠性隐患。
|  |  | 钢 | 可用 | 常规结构，无可靠性隐患。
|  |  | 氧化铝陶瓷 | 可用 | 常规结构，无可靠性隐患。
|  |  | 氧化铍陶瓷 | 限用 | BeO为有毒物质，应在器件表面进行标识。
|  |  | 玻璃 | 可用 | 常规结构，无可靠性隐患。
|  |  | 蓝宝石 | 可用 | 常规结构，无可靠性隐患。
| 金属盖板是否接地 | X射线检查、电性能测试 | 是 | 可用 | 常规结构，无可靠性隐患。
|  |  | 否：盖板尺寸小于3平方厘米 | 可用 | 常规结构，无可靠性隐患。
|  |  | 否：盖板尺寸≥3平方厘米 | 限用 | 用户使用时应进行盖板接地处理。生产单位应进行更改，以避免发生孤立导体积聚电荷在空间中发生放电的失效现象。
| 镀层1材料(最外层材料) | 外部目检、制样镜检、成分分析 | 镍 | 可用 | 常规结构，无可靠性隐患。
|  |  | 金 | 可用 | 常规结构，无可靠性隐患。
|  |  | 银 | 禁用 | 存在银迁移，生长银须等风险，有可靠性隐患。
|  |  | 铜 | 禁用 | 存在腐蚀风险，有可靠性隐患。
|  |  | 纯锡 | 限用 | 存在生长锡须、形成多余物的风险，有可靠性隐患。限进行有铅化等处理措施后使用。
|  |  | 铅锡 | 可用 | 常规结构，无可靠性隐患。
| 镀层1厚度 | 制样镜检、镀层厚度检查 | 记录试验数据 | / | /
| 镀层2材料 | 外部目检、制样镜检、成分分析 | 镍 | 可用 | 常规结构，无可靠性隐患。
|  |  | 金 | 可用 | 常规结构，无可靠性隐患。
|  |  | 银 | 禁用 | 不可作为底镀层材料。
|  |  | 铜 | 可用 | 有腐蚀风险，存在可靠性隐患。
| 镀层2厚度 | 制样镜检、镀层厚度检查 | 记录试验数据 | / | /
| 镀层3材料 | 外部目检、制样镜检、成分分析 | 镍 | 可用 | 常规结构，无可靠性隐患。
|  |  | 金 | 可用 | 常规结构，无可靠性隐患。
|  |  | 银 | 禁用 | 不可作为底镀层材料。
|  |  | 铜 | 可用 | 存在腐蚀风险，有可靠性隐患。
| 镀层3厚度 | 制样镜检、镀层厚度检查 | 记录试验数据 | / | /
| 镀层4材料 | 外部目检、制样镜检、成分分析 | 镍 | 可用 | 常规结构，无可靠性隐患。
|  |  | 金 | 可用 | 常规结构，无可靠性隐患。
|  |  | 银 | 禁用 | 不可作为底镀层材料。
|  |  | 铜 | 可用 | 存在腐蚀风险，有可靠性隐患。
| 镀层4厚度 | 制样镜检、镀层厚度检查 | 记录试验数据 | / | /
壳体 | 壳体材料1 | 外部目检、内部目检、制样镜检、成分分析 | 高温氧化铝陶瓷 | 可用 | 常规结构，无可靠性隐患。
|  |  | 低温氧化铝陶瓷 | 可用 | 常规结构，无可靠性隐患。
|  |  | 氧化铍陶瓷 | 限用 | BeO为有毒物质，应在器件表面进行标识。
|  |  | 氮化铝陶瓷 | 可用 | 常规结构，无可靠性隐患。
|  |  | 钢 | 可用 | 常规结构，无可靠性隐患。
|  |  | Fe/Co/Ni | 可用 | 常规结构，无可靠性隐患。
|  |  | 铁镍 | 可用 | 常规结构，无可靠性隐患。
|  |  | AlSi | 可用 | 常规结构，无可靠性隐患。
|  |  | 镍 | 可用 | 常规结构，无可靠性隐患。
|  |  | 钼铜 | 可用 | 常规结构，无可靠性隐患。
|  |  | 无氧铜 | 可用 | 常规结构，无可靠性隐患。
|  |  | 紫铜 | 禁用 | 与氧化铝陶瓷热膨胀系数相差较大，在应用环境中易出现开裂等风险，有可靠性隐患。
|  |  | 钨铜 | 可用 | 常规结构，无可靠性隐患。
| 壳体材料2 | 外部目检、内部目检、制样镜检、成分分析 | 高温氧化铝陶瓷 | 可用 | 常规结构，无可靠性隐患。
|  |  | 低温氧化铝陶瓷 | 可用 | 常规结构，无可靠性隐患。
|  |  | 氧化铍陶瓷 | 限用 | BeO为有毒物质，应在器件表面进行标识。
|  |  | 氮化铝陶瓷 | 可用 | 常规结构，无可靠性隐患。
|  |  | 钢 | 可用 | 常规结构，无可靠性隐患。
|  |  | Fe/Co/Ni | 可用 | 常规结构，无可靠性隐患。
|  |  | 铁镍 | 可用 | 常规结构，无可靠性隐患。
|  |  | AlSi | 可用 | 常规结构，无可靠性隐患。
|  |  | 镍 | 可用 | 常规结构，无可靠性隐患。
|  |  | 钼铜 | 可用 | 常规结构，无可靠性隐患。
|  |  | 无氧铜 | 可用 | 常规结构，无可靠性隐患。
|  |  | 紫铜 | 禁用 | 与氧化铝陶瓷热膨胀系数相差较大，在应用环境中易出现开裂等风险，有可靠性隐患。
|  |  | 钨铜 | 可用 | 常规结构，无可靠性隐患。
| 镀层1材料(最外层材料) | 外部目检、内部目检、制样镜检、成分分析 | 镍 | 可用 | 常规结构，无可靠性隐患。
|  |  | 金 | 可用 | 常规结构，无可靠性隐患。
|  |  | 银 | 禁用 | 存在银迁移，生长银须等风险，有可靠性隐患。
|  |  | 铜 | 禁用 | 存在腐蚀风险，有可靠性隐患。
|  |  | 纯锡 | 限用 | 存在生长锡须、形成多余物的风险，有可靠性隐患。限进行有铅化等处理措施后使用。
|  |  | 铅锡 | 可用 | 常规结构，无可靠性隐患。
| 镀层1厚度 | 制样镜检、镀层厚度检查 | 记录试验数据 | / | /
| 镀层2材料 | 外部目检、内部目检、制样镜检、成分分析 | 镍 | 可用 | 常规结构，无可靠性隐患。
|  |  | 金 | 可用 | 常规结构，无可靠性隐患。
|  |  | 银 | 禁用 | 不可作为底镀层材料。
|  |  | 铜 | 可用 | 存在腐蚀风险，有可靠性隐患。
| 镀层2厚度 | 制样镜检、镀层厚度检查 | 记录试验数据 | / | /
| 镀层3材料 | 外部目检、内部目检、制样镜检、成分分析 | 镍 | 可用 | 常规结构，无可靠性隐患。
|  |  | 金 | 可用 | 常规结构，无可靠性隐患。
|  |  | 银 | 禁用 | 不可作为底镀层材料。
|  |  | 铜 | 可用 | 存在腐蚀风险，有可靠性隐患。
| 镀层3厚度 | 制样镜检、镀层厚度检查 | 记录试验数据 | / | /
| 镀层4材料 | 外部目检、内部目检、制样镜检、成分分析 | 镍 | 可用 | 常规结构，无可靠性隐患。
|  |  | 金 | 可用 | 常规结构，无可靠性隐患。
|  |  | 银 | 禁用 | 不可作为底镀层材料。
|  |  | 铜 | 可用 | 存在腐蚀风险，有可靠性隐患。
| 镀层4厚度 | 制样镜检、镀层厚度检查 | 记录试验数据 | / | /
| 陶瓷壳体内部金属化布线材料 | 制样镜检、成分分析 | W | 可用 | 常规结构，无可靠性隐患。
|  |  | Mo | 可用 | 常规结构，无可靠性隐患。
| 通孔材料 | 制样镜检、成分分析 | W | 可用 | 常规结构，无可靠性隐患。
|  |  | Mo | 可用 | 常规结构，无可靠性隐患。
安全间距 | 芯片与腔体侧壁间距 | 外部目检、内部目检、物理尺寸 | 有风险 | 禁用 | 芯片与腔体侧壁间距过小，存在装配过程中损伤芯片，粘接料爬升，多余物搭接导致短路的风险。
|  |  | 无风险 | 可用 | 常规结构，无可靠性隐患。
| 键合丝间间距 |  | 有风险 | 禁用 | 键合丝间间距过小，不满足标准中规定的2倍键合丝间距的要求，存在搭接导致短路的风险。
|  |  | 无风险 | 可用 | 常规结构，无可靠性隐患。
| 键合丝与盖板间距 |  | 有风险 | 禁用 | 键合丝与盖板间距过小，存在搭接导致短路的风险。
|  |  | 无风险 | 可用 | 常规结构，无可靠性隐患。
| 内部元器件与盖板间距 |  | 有风险 | 禁用 | 内部元器件与盖板间距过小，存在搭接导致短路的风险。
|  |  | 无风险 | 可用 | 常规结构，无可靠性隐患。
| 键合丝与壳体间距 |  | 有风险 | 禁用 | 键合丝与壳体间距过小，存在搭接导致键合丝断裂或短路的风险。
|  |  | 无风险 | 可用 | 常规结构，无可靠性隐患。
| 引出端最小绝缘间距 |  | 有风险 | 禁用 | 引出端最小绝缘间距过小，不满足在真空等环境中的最小击穿电压的要求，存在放电短路的风险。
|  |  | 无风险 | 可用 | 常规结构，无可靠性隐患。
| 键合点间间距 |  | 有风险 | 禁用 | 键合点间间距过小，不满足标准中规定的25微米的要求，存在搭接导致键合丝断裂或短路的风险。
热沉 | 热沉结构 | 制样镜检 | 一体式热沉 | 可用 | 常规结构，无可靠性隐患。
|  |  | 分体式热沉 | 禁用 | 分体式热沉结构导通电阻大，散热效果差，有可靠性隐患。
| 热沉材料 | 外部目检、制样镜检、成分分析 | 钢 | 可用 | 常规结构，无可靠性隐患。
|  |  | Fe/Co/Ni | 可用 | 常规结构，无可靠性隐患。
|  |  | 铁镍 | 可用 | 常规结构，无可靠性隐患。
|  |  | 镍 | 可用 | 常规结构，无可靠性隐患。
|  |  | 钼铜 | 可用 | 常规结构，无可靠性隐患。
|  |  | 无氧铜 | 可用 | 常规结构，无可靠性隐患。
|  |  | 紫铜 | 禁用 | 与氧化铝陶瓷热膨胀系数相差较大，在应用环境中易出现开裂等风险，有可靠性隐患。
|  |  | 钨铜 | 可用 | 常规结构，无可靠性隐患。
| 镀层1材料(最外层材料) | 外部目检、内部目检、制样镜检、成分分析 | 镍 | 可用 | 常规结构，无可靠性隐患。
|  |  | 金 | 可用 | 常规结构，无可靠性隐患。
|  |  | 银 | 禁用 | 存在银迁移，生长银须等风险，有可靠性隐患。
|  |  | 铜 | 禁用 | 存在腐蚀风险，有可靠性隐患。
|  |  | 纯锡 | 限用 | 存在生长锡须、形成多余物的风险，有可靠性隐患。限进行有铅化等处理措施后使用。
|  |  | 铅锡 | 可用 | 常规结构，无可靠性隐患。
| 镀层1厚度 | 制样镜检、镀层厚度检查 | 记录试验数据 | / | /
| 镀层2材料 | 外部目检、内部目检、制样镜检、成分分析 | 镍 | 可用 | 常规结构，无可靠性隐患。
|  |  | 金 | 可用 | 常规结构，无可靠性隐患。
|  |  | 银 | 禁用 | 不可作为底镀层材料。
|  |  | 铜 | 可用 | 存在腐蚀风险，有可靠性隐患。
| 镀层2厚度 | 制样镜检、镀层厚度检查 | 记录试验数据 | / | /
| 镀层3材料 | 外部目检、内部目检、制样镜检、成分分析 | 镍 | 可用 | 常规结构，无可靠性隐患。
|  |  | 金 | 可用 | 常规结构，无可靠性隐患。
|  |  | 银 | 禁用 | 不可作为底镀层材料。
|  |  | 铜 | 可用 | 存在腐蚀风险，有可靠性隐患。
| 镀层3厚度 | 制样镜检、镀层厚度检查 | 记录试验数据 | / | /
| 镀层4材料 | 外部目检、内部目检、制样镜检、成分分析 | 镍 | 可用 | 常规结构，无可靠性隐患。
|  |  | 金 | 可用 | 常规结构，无可靠性隐患。
|  |  | 银 | 禁用 | 不可作为底镀层材料。
|  |  | 铜 | 可用 | 存在腐蚀风险，有可靠性隐患。
| 镀层4厚度 | 制样镜检、镀层厚度检查 | 记录试验数据 | / | /
引出端 | 引出端与壳体连接方式 | 外部目检、内部目检、制样镜检、成分分析 | 银铜焊接 | 可用 | 常规结构，无可靠性隐患。
|  |  | 陶瓷绝缘子 | 可用 | 常规结构，无可靠性隐患。
|  |  | 玻璃绝缘子 | 可用 | 常规结构，无可靠性隐患。
|  |  | 铅锡（63/37）焊接 | 可用 | 常规结构，无可靠性隐患。
|  |  | 点焊 | 可用 | 常规结构，无可靠性隐患。
| 引出端材料 | 外部目检、制样镜检、成分分析 | 纯锡 | 限用 | 存在生长锡须、形成多余物的风险，有可靠性隐患。限进行有铅化等处理措施后使用。
|  |  | 铅锡（63/37） | 可用 | 常规结构，无可靠性隐患。
|  |  | 铅锡（80/20） | 可用 | 常规结构，无可靠性隐患。
|  |  | 铅锡（90/10） | 可用 | 常规结构，无可靠性隐患。
|  |  | 锡银铜（SAC305） | 可用 | 为无铅焊料，需选用与之匹配的电装工艺。
|  |  | 铜芯可伐 | 可用 | 常规结构，无可靠性隐患。
|  |  | Fe/Co/Ni | 可用 | 常规结构，无可靠性隐患。
|  |  | Fe/Ni | 可用 | 常规结构，无可靠性隐患。
|  |  | 钢 | 可用 | 常规结构，无可靠性隐患。
|  |  | 杜美丝 | 可用 | 常规结构，无可靠性隐患。
|  |  | 锡银（96/4） | 可用 | 为无铅焊料，需选用与之匹配的电装工艺。
|  |  | 铅锡银 | 可用 | 常规结构，无可靠性隐患。
| 引出端形状 | 外部目检 | 焊球 | 可用 | 常规结构，无可靠性隐患。
|  |  | 焊柱 | 可用 | 常规结构，无可靠性隐患。
|  |  | 垂直引出 | 可用 | 常规结构，无可靠性隐患。
|  |  | 水平引出 | 可用 | 常规结构，无可靠性隐患。
|  |  | J型引出 | 可用 | 常规结构，无可靠性隐患。
| 引出端长度（未成型） | 外部目检、物理尺寸 | 记录试验数据 | / | /
| 引出端梁长 |  | 记录试验数据 | / | /
| 引出端搭接长度 |  | 记录试验数据 | / | /
| 引出端成型角度 |  | 记录试验数据 | / | /
| 引出端牢固度 |  | 记录试验数据 | / | /
| 引出端平整度 |  | 记录试验数据 | / | /
| 镀层1材料(最外层材料) | 外部目检、内部目检、制样镜检、成分分析 | 镍 | 可用 | 常规结构，无可靠性隐患。
|  |  | 金 | 可用 | 常规结构，无可靠性隐患。
|  |  | 银 | 禁用 | 存在银迁移，生长银须等风险，有可靠性隐患。
|  |  | 铜 | 禁用 | 存在腐蚀风险，有可靠性隐患。
|  |  | 纯锡 | 限用 | 存在生长锡须、形成多余物的风险，有可靠性隐患。限进行有铅化等处理措施后使用。
|  |  | 铅锡 | 可用 | 常规结构，无可靠性隐患。
| 镀层1厚度 | 制样镜检、镀层厚度检查 | 记录试验数据 | / | /
| 镀层2材料 | 外部目检、内部目检、制样镜检、成分分析 | 镍 | 可用 | 常规结构，无可靠性隐患。
|  |  | 金 | 可用 | 常规结构，无可靠性隐患。
|  |  | 银 | 禁用 | 不可作为底镀层材料。
|  |  | 铜 | 可用 | 存在腐蚀风险，有可靠性隐患。
| 镀层2厚度 | 制样镜检、镀层厚度检查 | 记录试验数据 | / | /
| 镀层3材料 | 外部目检、内部目检、制样镜检、成分分析 | 镍 | 可用 | 常规结构，无可靠性隐患。
|  |  | 金 | 可用 | 常规结构，无可靠性隐患。
|  |  | 银 | 禁用 | 不可作为底镀层材料。
|  |  | 铜 | 可用 | 存在腐蚀风险，有可靠性隐患。
| 镀层3厚度 | 制样镜检、镀层厚度检查 | 记录试验数据 | / | /
| 镀层4材料 | 外部目检、内部目检、制样镜检、成分分析 | 镍 | 可用 | 常规结构，无可靠性隐患。
|  |  | 金 | 可用 | 常规结构，无可靠性隐患。
|  |  | 银 | 禁用 | 不可作为底镀层材料。
|  |  | 铜 | 可用 | 存在腐蚀风险，有可靠性隐患。
| 镀层4厚度 | 制样镜检、镀层厚度检查 | 记录试验数据 | / | /
芯片平面结构 | 芯片安装形式 | 内部目检、制样镜检 | 正装 | 可用 | 常规结构，无可靠性隐患。
|  |  | 倒装 | 可用 | 常规结构，无可靠性隐患。
|  |  | 叠层安装 | 可用 | 常规结构，无可靠性隐患。
| 特征尺寸 | 内部目检、制样镜检、扫描电子显微镜检查（SEM） | 记录试验数据 | / | /
| 表面金属化材料 | 内部目检、制样镜检、成分分析、扫描电子显微镜检查（SEM） | 金 | 可用 | 常规结构，无可靠性隐患。
|  |  | 铜 | 可用 | 常规结构，无可靠性隐患。
|  |  | 银 | 可用 | 常规结构，无可靠性隐患。
|  |  | NiPd | 可用 | 常规结构，无可靠性隐患。
| 表面钝化层材料 | 内部目检、制样镜检、成分分析、扫描电子显微镜检查（SEM） | 氮化硅+氧化硅 | 可用 | 常规结构，无可靠性隐患。
|  |  | 氮化硅 | 可用 | 常规结构，无可靠性隐患。
|  |  | 氧化硅 | 可用 | 常规结构，无可靠性隐患。
|  |  | 聚酰亚胺 | 可用 | 常规结构，无可靠性隐患。
|  |  | 玻璃 | 可用 | 常规结构，无可靠性隐患。
|  |  | 有机胶钝化 | 禁用 | 非常规高可靠半导体工艺，有可靠性隐患。
|  |  | 无钝化层 | 禁用 | 非常规高可靠半导体工艺，不满足XXX标准要求，存在可靠性隐患
| 背金材料 | 内部目检、制样镜检、成分分析、扫描电子显微镜检查（SEM） | 钒镍金 | 可用 | 常规结构，无可靠性隐患。
|  |  | 钛镍银 | 可用 | 常规结构，无可靠性隐患。
|  |  | 无背金 | 可用 | 常规结构，无可靠性隐患。
芯片纵向结构 | 金属化层数 | 内部目检、制样镜检、成分分析、扫描电子显微镜检查（SEM） | 记录试验数据 | / | /
| 多晶层数 | 内部目检、制样镜检、成分分析、扫描电子显微镜检查（SEM） | 记录试验数据 | / | /
| 接触孔、通孔工艺 | 内部目检、制样镜检、成分分析、扫描电子显微镜检查（SEM） | W | 可用 | 常规结构，无可靠性隐患。
|  |  | Mo | 可用 | 常规结构，无可靠性隐患。
|  |  | Cu | 可用 | 常规结构，无可靠性隐患。
|  |  | TSV | 可用 | 常规结构，无可靠性隐患。
| 层间介质材料 | 内部目检、制样镜检、成分分析、扫描电子显微镜检查（SEM） | 氧化硅 | 可用 | 常规结构，无可靠性隐患。
|  |  | 氮化硅 | 可用 | 常规结构，无可靠性隐患。
|  |  | 氧化铪 | 可用 | 常规结构，无可靠性隐患。
| 层间介质厚度 | 制样镜检 | 记录试验数据 | / | /
| 划片方式 | 内部目检、制样镜检、扫描电子显微镜检查（SEM） | 全深度划片 | 可用 | 常规结构，无可靠性隐患。
|  |  | 非全深度划片 | 可用 | 常规结构，无可靠性隐患。
|  |  | 激光划片 | 可用 | 常规结构，无可靠性隐患。
芯片安装 | 安装方式 | 内部目检 | 焊接 | 可用 | 常规结构，无可靠性隐患。
|  |  | 粘接 | 可用 | 常规结构，无可靠性隐患。
| 安装材料 | 内部目检、制样镜检、成分分析 | 导电胶 | 可用 | 常规结构，无可靠性隐患。
|  |  | 有机胶 | 可用 | 常规结构，无可靠性隐患。
|  |  | AuSn | 可用 | 常规结构，无可靠性隐患。
|  |  | PbSn | 可用 | 常规结构，无可靠性隐患。
|  |  | PbSnAg | 可用 | 常规结构，无可靠性隐患。
|  |  | SnAg | 可用 | 常规结构，无可靠性隐患。
|  |  | SnAgCu | 可用 | 常规结构，无可靠性隐患。
|  |  | SnBi | 可用 | 常规结构，无可靠性隐患。
|  |  | SnSb | 可用 | 常规结构，无可靠性隐患。
|  |  | AuIn | 可用 | 常规结构，无可靠性隐患。
|  |  | PbIn | 可用 | 常规结构，无可靠性隐患。
|  |  | PbInAg | 可用 | 常规结构，无可靠性隐患。
|  |  | InAg | 可用 | 常规结构，无可靠性隐患。
|  |  | 纯锡 | 禁用 | 存在生长锡须、形成多余物的风险，有可靠性隐患。
键合结构 | 丝径 | 内部目检 | 记录试验数据 | 可用 | 常规结构，无可靠性隐患。
| 键合丝材料 | 内部目检、制样镜检、成分分析 | Au | 可用 | 常规结构，无可靠性隐患。
|  |  | 硅铝丝 | 可用 | 常规结构，无可靠性隐患。
|  |  | 铝丝 | 可用 | 常规结构，无可靠性隐患。
|  |  | Cu | 限用 | 限开展键合工艺可靠性评价后使用。
|  |  | Ag | 限用 | 限开展键合工艺可靠性评价后使用。
| 芯片端键合区域材料 |  | Cu | 可用 | 常规结构，无可靠性隐患。
|  |  | Al | 可用 | 常规结构，无可靠性隐患。
|  |  | Ag | 可用 | 常规结构，无可靠性隐患。
|  |  | 镍钯 | 可用 | 常规结构，无可靠性隐患。
|  |  | 金 | 可用 | 常规结构，无可靠性隐患。
| 非芯片端键合区域材料 |  | Cu | 可用 | 常规结构，无可靠性隐患。
|  |  | Al | 可用 | 常规结构，无可靠性隐患。
|  |  | Ag | 可用 | 常规结构，无可靠性隐患。
|  |  | 镍钯 | 可用 | 常规结构，无可靠性隐患。
|  |  | 金 | 可用 | 常规结构，无可靠性隐患。
|  |  | 镍 | 可用 | 常规结构，无可靠性隐患。
| 键合工艺 | 内部目检 | 超声楔形键合 | 可用 | 常规结构，无可靠性隐患。
|  |  | 球形键合 | 可用 | 常规结构，无可靠性隐患。
| 键合界面 | 内部目检、制样镜检 | 同质键合 | 可用 | 常规结构，无可靠性隐患。
|  |  | 异质键合 | 限用 | 限开展键合工艺可靠性评价后使用。
|  |  | 复合键合 | 限用 | 需结合实际键合状态、生产单位工艺成熟度、可靠性验证情况进行综合评价。